## Full 1
QAC011 | m² | Coberta plana transitable, ventilada, amb enrajolat fix. Impermeabilització amb làmines de poliolefines.
Coberta plana transitable, ventilada, amb enrajolat fix, tipus convencional, pendent del 1% al 5%, per a tràfic de vianants privat. FORMACIÓ DE PENDENTS: tauler ceràmic buit encadellat de 80x25x3,5 cm amb capa de regularització de morter de ciment, industrial, M-5, de 3 cm d'espessor, acabat remolinat, sobre envans alleugerits de maó ceràmic buit de 29x14x9 cm, rebut amb morter de ciment, industrial, M-5, disposats cada 80 cm i amb 30 cm d'altura mitja, rematats superiorment amb mestres de morter de ciment, industrial, M-5; AÏLLAMENT TÈRMIC: manta lleugera de llana de vidre, IBR "ISOVER"; IMPERMEABILITZACIÓ: tipus monocapa, adherida, formada per una làmina impermeabilitzant flexible tipus EVAC, composta d'un doble full de poliolefina termoplàstica amb acetat de vinil etilè, amb ambdues cares revestides de fibres de polièster no teixides, de 0,52 mm d'espessor i 335 g/m², fixada al suport en tota la seva superfície mitjançant adhesiu cimentós millorat C2 E, i cavalcaments fixats amb adhesiu cimentós millorat C2 E S1; CAPA DE PROTECCIÓ: paviment de rajoles ceràmiques de gres rústic, 20x20 cm col·locades en capa fina amb adhesiu cimentós d'enduriment normal, C1 sense cap característica addicional, color gris, sobre una capa de regularització de morter de ciment, industrial, M-5, de 4 cm d'espessor, rejuntades amb morter de junts cimentós millorat, amb absorció d'aigua reduïda i resistència elevada a l'abrasió tipus CG 2 W A, color blanc, per junts de 2 a 15 mm. Inclús creuetes de PVC. El preu no inclou l'execució i el segellat dels junts ni l'execució d'acabats en les trobades amb paraments i desaigües.
Codi |  |  | Unitat | Descripció |  | Rendiment |  | Preu unitari | Import
1 |  |  |  | Materials
mt04lcc010c |  |  | U | Maó ceràmic buit (totxana), per revestir, 29x14x9 cm, per a ús en fàbrica protegida (peça P), densitat 805 kg/m³, segons UNE-EN 771-1. |  | 8 |  | 0.16 | 1.28
mt08aaa010a |  |  | m³ | Aigua. |  | 0.03 |  | 1.5 | 0.05
mt09mif010ca |  |  | t | Morter industrial per a obra de paleta, de ciment, color gris, categoria M-5 (resistència a compressió 5 N/mm²), subministrat en sacs, segons UNE-EN 998-2. |  | 0.16 |  | 33.86 | 5.42
mt16pea020b |  |  | m² | Panell rígid de poliestirè expandit, segons UNE-EN 13163, mecanitzat lateral recte, de 20 mm d'espessor, resistència tèrmica 0,55 m²K/W, conductivitat tèrmica 0,036 W/(mK), per junta de dilatació. |  | 0.01 |  | 1.34 | 0.01
mt16lvi010aad |  |  | m² | Manta lleugera de llana de vidre, IBR "ISOVER", revestida per una de les seves cares amb paper kraft que actua com a barrera de vapor, de 80 mm d'espessor, segons UNE-EN 13162, resistència tèrmica 2 m²K/W, conductivitat tèrmica 0,04 W/(mK), Euroclasse F de reacció al foc segons UNE-EN 13501-1. |  | 1.2 |  | 3.5 | 4.2
mt04lvg020c |  |  | U | Tauler ceràmic buit encadellat, per revestir, 80x25x3 cm, amb les testes rectes, segons UNE 67041. |  | 5 |  | 0.39 | 1.95
mt09mcr250a |  |  | kg | Adhesiu cimentós millorat, C2 E, amb temps obert ampliat, segons UNE-EN 12004, per a la fixació de geomembranes, compost per ciments especials, àrids seleccionats i resines sintètiques. |  | 4 |  | 0.7 | 2.8
mt15rev011a |  |  | m² | Làmina impermeabilitzant flexible tipus EVAC, composta d'un doble full de poliolefina termoplàstica amb acetat de vinil etilè, amb ambdues cares revestides de fibres de polièster no teixides, de 0,52 mm d'espessor i 335 g/m², segons UNE-EN 13956. |  | 1.1 |  | 11.04 | 12.14
mt09mcr250b |  |  | kg | Adhesiu cimentós millorat, C2 E S1, amb temps obert ampliat i gran deformabilitat, segons UNE-EN 12004, per a la fixació de cavalcament de geomembranes, compost per ciments especials, àrids seleccionats i resines sintètiques. |  | 0.3 |  | 3 | 0.9
mt09mcr021g |  |  | kg | Adhesiu cimentós d'enduriment normal, C1, segons UNE-EN 12004, color gris. |  | 4 |  | 0.35 | 1.4
mt18bcr010he800 |  |  | m² | Rajola ceràmica de gres rústic, 20x20 cm, 8,00€/m², capacitat d'absorció d'aigua 3%<=E<6%, grup AII, segons UNE-EN 14411, resistència al lliscament Rd>45 segons UNE 41901 EX, lliscabilitat classe 3 segons CTE. |  | 1.05 |  | 8 | 8.4
mt18acc050b |  |  | U | Creuetes de PVC per a separació entre 3 i 15 mm. |  | 14 |  | 0.03 | 0.42
mt18rcr010a300 |  |  | m | Entornpeu ceràmic de gres rústic, de 7 cm d'amplada, 3,00€/m. |  | 0.04 |  | 3 | 0.12
mt09mcp020fE |  |  | kg | Morter de junts cimentós millorat, amb absorció d'aigua reduïda i resistència elevada a l'abrasió, tipus CG2 W A, segons UNE-EN 13888, color blanc, per junts de 2 a 15 mm, a base de ciment d'alta resistència, quars, additius especials, pigments i resines sintètiques, per a rejuntat de tot tipus de peces ceràmiques. |  | 0.05 |  | 0.78 | 0.04
[6 empty] | Subtotal materials: |  |  | 39.13
2 |  |  |  | Mà d'obra
mo020 |  |  | h | Oficial 1ª construcció. |  | 0.904 |  | 24.5 | 22.15
mo113 |  |  | h | Peó ordinari construcció. |  | 1.397 |  | 20.46 | 28.58
mo029 |  |  | h | Oficial 1ª aplicador de làmines impermeabilitzants. |  | 0.151 |  | 24.5 | 3.7
mo067 |  |  | h | Ajudant aplicador de làmines impermeabilitzants. |  | 0.151 |  | 21.75 | 3.28
mo054 |  |  | h | Oficial 1ª muntador d'aïllaments. |  | 0.058 |  | 25.32 | 1.47
mo101 |  |  | h | Ajudant muntador d'aïllaments. |  | 0.058 |  | 21.75 | 1.26
mo023 |  |  | h | Oficial 1ª enrajolador. |  | 0.464 |  | 24.5 | 11.37
mo061 |  |  | h | Ajudant enrajolador. |  | 0.232 |  | 21.75 | 5.05
[6 empty] | Subtotal mà d'obra: |  |  | 76.86
3 |  |  |  | Costos directes complementaris
|  |  | % | Costos directes complementaris |  | 2 |  | 115.99 | 2.32
Cost de manteniment decennal: 41,41€ en els primers 10 anys. | [5 empty] | Costos directes (1+2+3): |  |  | 118.31
Referència norma UNE i Títol de la norma transposició de norma harmonitzada |  |  |  |  | Aplicabilitat(a) |  | Obligatorietat(b) |  | Sistema(c)
UNE-EN 771-1:2011/A1:2016 |  |  |  |  | 1062020 |  | 1062020 |  | 2+/4
Especificaciones de piezas para fábrica de albañilería. Parte 1: Piezas de arcilla cocida
UNE-EN 998-2:2012 |  |  |  |  | 162011 |  | 162012 |  | 2+/4
Especificaciones de los morteros para albañilería. Parte 2: Morteros para albañilería
UNE-EN 13163:2013/A1:2015 |  |  |  |  | 1072020 |  | 1072020 |  | 1/3/4
Productos aislantes térmicos para aplicaciones en la edificación. Productos manufacturados de poliestireno expandido (EPS). Especificación.
UNE-EN 13162:2013/A1:2015 |  |  |  |  | 1072020 |  | 1072020 |  | 1/3/4
Productos aislantes térmicos para aplicaciones en la edificación. Productos manufacturados de lana mineral (MW). Especificación.
UNE-EN 12004:2008/A1:2012 |  |  |  |  | 142013 |  | 172013 |  | 3
Adhesivos para baldosas cerámicas. Requisitos, evaluación de la conformidad, clasificación y designación.
UNE-EN 13956:2013 |  |  |  |  | 1102010 |  | 1102010 |  | 1/2+/3/4
Láminas f lexibles para impermeabilización. Láminas plásticas y de caucho para impermeabilización de cubier tas. Definiciones y características.
UNE-EN 14411:2013 |  |  |  |  | 172013 |  | 172014 |  | 3/4
Baldosas cerámicas. Definiciones, clasificación, características, evaluación de la conformidad y marcado.
(a) Data d'aplicabilitat de la norma harmonitzada i inici del període de coexistència
(b) Data final del període de coexistència / entrada en vigor marcat CE
(c) Sistema d'avaluació i verificació de la constància de les prestacions