## Full 1
NAQ010 | m² |  | Aïllament tèrmic per l'exterior en façana ventilada.
Aïllament tèrmic per l'exterior en façana ventilada, amb manta de llana mineral, Ecovent® 032 "ISOVER", segons UNE-EN 13162, de 60 mm d'espessor, revestida per una de les seves cares amb un teixit de vidre negre (teixit Neto), subministrat en rotllos, resistència tèrmica 1,7 m²K/W, conductivitat tèrmica 0,032 W/(mK) coeficient d'absorció acústica mitjà 0,8 per a una freqüència de 500 Hz. Col·locació en obra: a topall, amb fixacions mecàniques.
Codi |  | Unitat |  | Descripció |  | Rendiment |  | Preu unitari | Import
1 |  |  |  | Materials
mt16lvi031 |  | U |  | Fixació mecànica per plafons aïllants de llana de vidre model Ecovent® DH "ISOVER", per al sistema de façana ventilada ECOVENT "ISOVER", amb volandera. |  | 4 |  | 0.37 | 1.48
mt16lvi030aejj |  | m² |  | Manta de llana mineral, Ecovent® 032 "ISOVER", segons UNE-EN 13162, de 60 mm d'espessor, revestida per una de les seves cares amb un teixit de vidre negre (teixit Neto), subministrat en rotllos, resistència tèrmica 1,7 m²K/W, conductivitat tèrmica 0,032 W/(mK) coeficient d'absorció acústica mitjà 0,8 per a una freqüència de 500 Hz, Euroclasse A1 de reacció al foc segons UNE-EN 13501-1, capacitat d'absorció d'aigua a curt termini <=1 kg/m² i factor de resistència a la difusió del vapor d'aigua 1. |  | 1.05 |  | 12.6 | 13.23
[6 empty] | Subtotal materials: |  |  | 14.71
2 |  |  |  | Mà d'obra
mo054 |  | h |  | Oficial 1ª muntador d'aïllaments. |  | 0.094 |  | 29.34 | 2.76
mo101 |  | h |  | Ajudant muntador d'aïllaments. |  | 0.047 |  | 25.28 | 1.19
[6 empty] | Subtotal mà d'obra: |  |  | 3.95
3 |  |  |  | Costos directes complementaris
|  | % |  | Costos directes complementaris |  | 2 |  | 18.66 | 0.37
Cost de manteniment decennal: 0,38€ en els primers 10 anys. | [5 empty] | Costos directes (1+2+3): |  |  | 19.03
Referència i títol de la norma |  |  |  |  | Aplicabilitat(a) |  | Obligatorietat(b) |  | Sistema(c)
EN 13162:2012+A1:2015 |  |  |  |  | 1072020 |  | 1072020 |  | 1/3/4
Productos aislantes térmicos para aplicaciones en la edificación. Productos manufacturados de lana mineral (MW). Especificación.
(a) Data d'aplicabilitat de la norma harmonitzada
(b) Data en què finalitza el període de coexistència
(c) Sistema d'avaluació i verificació de la constància de les prestacions